## AE M6-72_320-345W
Modelo No. | AE M6-72 320W | AE M6-72 325W | AE M6-72 330W | AE M6-72 335W | AE M6-72 340W | AE M6-72 345W
Garantia
Garantia Del Producto | 10 Años
Garantia De Potencia | 30 años de 80 % potencia de salida
Características Eléctricas en STC
Potencia Máxima (Pmax) | 320 Wp | 325 Wp | 330 Wp | 335 Wp | 340 Wp | 345 Wp
Tensión en el Punto de Maxima Potencia(Vmpp) | 38.27 V | 38.54 V | 38.72 V | 38.85 V | 39.09 V | 39.34 V
Corriente en el punto de Máxima Potencia (Imax) | 8.36 A | 8.43 A | 8.52 A | 8.62 A | 8.69 A | 8.76 A
Tensión en Circuito Abierto (Voc) | 46.43 V | 46.62 V | 46.74 V | 46.84 V | 46.94 V | 47.08 V
Corriente de Cortocircuito (Isc) | 9.26 A | 9.34 A | 9.38 A | 9.43 A | 9.48 A | 9.51 A
Eficiencia | 16.49 % | 16.75 % | 17.01% | 17.26 % | 17.52 % | 17.78 %
Tolerancia de Potencia (+) | + 1.5 % | +1.5 % | +1.5 % | +1.5 % | +1.5% | +1.5%
Condiciones de prueba estándar (STC): Masa de aire AM 1.5, radiación 1000W/m^2, temperatura de célula de 25°C.
Características Eléctricas en NOCT
Temperatura | 45±2°C | 45±2°C | 45±2°C | 45±2°C | 45±2°C | 45±2°C
Temperatura en condiciones nominales de operación (NOCT):800W/m^2, AM 1.5, velocidad del viento de 1m/s, temperatura ambiente de 20°C.
Caraterísticas Térmicas
Rango de Temperatura | -40-+85°C
Coerficiente de Temperatura de Pmax | -0.36 %/°C
Coeficiente de Temperatura de Voc | -0.36 %/°C
Coeficiente de Temperatura de Isc | 0.06 %/°C
Parámetros del Sistema
Tensión Máxima del Sistema | 1000 V
Características Mecánicas
Dimensiones (A/A/F) | 1956x992x40 mm
Peso | 23.5 kg
Tipo de Células | Monocristalino
Tamaño de Células | 156x156 mm
Numero de Células | 72
No. De Diodos Bypass Incorporados | 3
Caja de Proteccion de Uniones | IP 67
Tipo de Conector | MC4
Cables | 4 mm^2
Largo de Cable | 900 mm
PDF
Descargar pdf del fabricante